## Sheet1
重庆金九建材集团有限公司2013年耐火砖采购表
序号 | 物资描述 | 规格型号 | 计量单位 | 数量 | 用途 | 技术要求 | 主要理化指标
[7 empty] | 化学成分（%） | [5 empty] | 耐火度（0C） | 冷压强度（MPa） | 荷重软化温度（0C） | 常温耐压强度（MPa） | 显气孔率% | 线膨胀率（10000C）% | 体密（g/cm3） | 耐磨系数（CC） | 抗热震性（11000C水冷）次数 | 热态抗折强度（MPa）12000C | 质保期限（月）
[7 empty] | AI2O3 | Fe2O3 | SiO2 | Cr2O3 | MgO | SiO2+SiC
4 | 镁铁尖晶石砖 |  | 米 | 24 | 窑口烧成带 | 配插缝砖和火泥 |  | ≤7.5 | ≤10 |  | ≥85 |  |  |  | ≥1600 | ≥50 | ≤17 |  | ≥3.0 |  | ≥100(9500C空气冷) |  | 18